## Sheet1
Element | 6N-(X+TM)Valence（v） | 6N-(X+TM)Atomic weight（M） | 6N-(X+TM)Electronegativity（χ） | 6N-(X+TM)The first ionization energy（I_1） | 6N-(X+TM)The first ionization energy（I_2） | 6N-(X+TM)Electronic Affinity（ℇ） | d-11-mag | bond length(TM-X) | CR-Ead | TM+X Valence（v） | TM-X Valence（v） | TM+X Atomic weight（M） | TM-X Atomic weight（M） | TM+X Electronegativity（χ） | TM-X Electronegativity（χ） | TM+X The first ionization energy（I_1） | TM-X The first ionization energy（I_1） | TM+X The first ionization energy（I_2） | TM-X The first ionization energy（I_2） | TM+X Electronic Affinity（ℇ） | TM-X Electronic Affinity（ℇ） | UL-hcooh-c
CN- Sc | 6.24 | 13.04 | 11.29 | 54.849 | 110.817 | -1.435 | 0.0007 | 2.1583 | -4.33643772 | 12 | -6 | 70.96 | 18.96 | 6.95 | -4.23 | 32.355 | -19.235 | 66.783 | -41.183 | 1.855 | -1.475 | -1.096196
CN- Ti | 5.24 | 10.13 | 11.11 | 54.579 | 110.037 | -1.325 | 1 | 2.0466 | -4.57298354 | 13 | -5 | 73.87 | 21.87 | 7.13 | -4.05 | 32.625 | -18.965 | 67.563 | -40.403 | 1.745 | -1.585 | -0.4030999
CN-V | 4.24 | 7.06 | 11.02 | 54.659 | 108.957 | -1.765 | 2.0001 | 2.0011 | -5.21145903 | 14 | -4 | 76.94 | 24.94 | 7.22 | -3.96 | 32.545 | -19.045 | 68.643 | -39.323 | 2.185 | -1.145 | -0.590879
CN- Fe | 1.24 | 2.15 | 10.82 | 53.509 | 107.427 | -1.405 | 1 | 1.8792 | -4.1695852 | 17 | -1 | 81.85 | 29.85 | 7.42 | -3.76 | 33.695 | -17.895 | 70.173 | -37.793 | 1.825 | -1.505 | -0.5722676
CN- Zn | -0.76 | -0.69 | 10.74 | 53.769 | 105.447 | -2.405 | 0.9986 | 1.9081 | -4.40772907 | 21 | 3 | 91.38 | 39.38 | 7.24 | -3.94 | 35.185 | -16.405 | 71.943 | -36.023 | 1.665 | -1.665 | -1.505404
CN- Nb | 4.24 | -34.91 | 11.05 | 54.649 | 109.317 | -2.135 | 0.0012 | 2.0582 | -5.09480601 | 14 | -4 | 118.91 | 66.91 | 7.19 | -3.99 | 32.555 | -19.035 | 68.283 | -39.683 | 2.555 | -0.775 | -0.1637696
CN- Mo | 3.24 | -37.95 | 10.49 | 54.319 | 107.447 | -1.995 | 1 | 2.0026 | -5.27695307 | 15 | -3 | 121.95 | 69.95 | 7.75 | -3.43 | 32.885 | -18.705 | 70.153 | -37.813 | 2.415 | -0.915 | -0.33202
CN- Rh | 0.24 | -44.91 | 10.37 | 53.949 | 105.587 | -2.385 | 0.0007 | 1.9603 | -3.82069797 | 18 | 0 | 128.91 | 76.91 | 7.87 | -3.31 | 33.255 | -18.335 | 72.013 | -35.953 | 2.805 | -0.525 | -1.217666
CN- Pd | -0.76 | -48.42 | 10.45 | 53.069 | 104.237 | -1.805 | 0.9638 | 1.9471 | -3.50775217 | 19 | 1 | 132.42 | 80.42 | 7.79 | -3.39 | 34.135 | -17.455 | 73.363 | -34.603 | 2.225 | -1.105 | -1.930825
CN- Cd | -2.76 | -54.41 | 10.96 | 52.419 | 106.707 | -1.245 | 0.883 | 2.134 | -3.76136348 | 21 | 3 | 138.41 | 86.41 | 7.28 | -3.9 | 34.785 | -16.805 | 70.893 | -37.073 | 1.665 | -1.665 | -1.596467
CN- Hf | -8.76 | -120.49 | 11.35 | 54.579 | 108.697 | -1.245 | 0.4154 | 2.1383 | -5.2711635 | 27 | 9 | 204.49 | 152.49 | 6.89 | -4.29 | 32.625 | -18.965 | 68.903 | -39.063 | 1.665 | -1.665 | -0.4012648
CN- Ta | -9.76 | -122.95 | 11.15 | 53.519 | 108.067 | -1.565 | 0.0008 | 2.0486 | -5.39216217 | 28 | 10 | 206.95 | 154.95 | 7.09 | -4.09 | 33.685 | -17.905 | 69.533 | -38.433 | 1.985 | -1.345 | -0.278879
CN-w | -10.76 | -125.84 | 10.29 | 53.429 | 105.997 | -2.065 | 0.9871 | 1.9939 | -5.24973732 | 29 | 11 | 209.84 | 157.84 | 7.95 | -3.23 | 33.775 | -17.815 | 71.603 | -36.363 | 2.485 | -0.845 | -0.49720752
CN- Os | -12.76 | -132.23 | 10.45 | 52.699 | 107.037 | -2.345 | 0.9948 | 1.9281 | -4.4793071 | 31 | 13 | 216.23 | 164.23 | 7.79 | -3.39 | 34.505 | -17.085 | 70.563 | -37.403 | 2.765 | -0.565 | -0.5972613
NH2- Sc | 8.24 | 23.04 | 9.44 | 38.914 | 135.2 | -1.35 | 0.001 | 1.9497 | -3.87484278 | 10 | -4 | 60.96 | 28.96 | 8.8 | -6.08 | 48.29 | -35.17 | 42.4 | -16.8 | 1.77 | -1.39 | -1.200947
NH2- Ti | 7.24 | 20.13 | 9.26 | 38.644 | 134.42 | -1.24 | 0.9991 | 1.8756 | -4.05842451 | 11 | -3 | 63.87 | 31.87 | 8.98 | -5.9 | 48.56 | -34.9 | 43.18 | -16.02 | 1.66 | -1.5 | -0.2381652
NH2-V | 6.24 | 17.06 | 9.17 | 38.724 | 133.34 | -1.68 | 2 | 1.8479 | -4.57458323 | 12 | -2 | 66.94 | 34.94 | 9.07 | -5.81 | 48.48 | -34.98 | 44.26 | -14.94 | 2.1 | -1.06 | -0.2600543
NH2- Zn | -0.76 | 2.62 | 9.15 | 36.084 | 130.04 | -1.16 | 0.9776 | 1.8566 | -2.97647676 | 19 | 5 | 81.38 | 49.38 | 9.09 | -5.79 | 51.12 | -32.34 | 47.56 | -11.64 | 1.58 | -1.58 | -1.151828
NH2- Zr | 7.24 | -23.22 | 9.47 | 38.844 | 134.84 | -1.59 | 0.9106 | 1.9921 | -4.40895335 | 11 | -3 | 107.22 | 75.22 | 8.77 | -6.11 | 48.36 | -35.1 | 42.76 | -16.44 | 2.01 | -1.15 | -0.3772334
NH2- Nb | 6.24 | -24.91 | 9.2 | 38.714 | 133.7 | -2.05 | 0.0007 | 1.9509 | -4.41949589 | 12 | -2 | 108.91 | 76.91 | 9.04 | -5.84 | 48.49 | -34.97 | 43.9 | -15.3 | 2.47 | -0.69 | -0.300562
NH2- Mo | 5.24 | -27.95 | 8.64 | 38.384 | 131.83 | -1.91 | 1 | 1.9244 | -4.41158 | 13 | -1 | 111.95 | 79.95 | 9.6 | -5.28 | 48.82 | -34.64 | 45.77 | -13.43 | 2.33 | -0.83 | -0.1660364
NH2- Cd | -0.76 | -44.41 | 9.11 | 36.484 | 131.09 | -1.16 | 0.8314 | 2.1207 | -2.246661 | 19 | 5 | 128.41 | 96.41 | 9.13 | -5.75 | 50.72 | -32.74 | 46.51 | -12.69 | 1.58 | -1.58 | -1.093398
NH2- Hf | -6.76 | -110.49 | 9.5 | 38.644 | 133.08 | -1.16 | 0.592 | 1.9714 | -4.93182009 | 25 | 11 | 194.49 | 162.49 | 8.74 | -6.14 | 48.56 | -34.9 | 44.52 | -14.68 | 1.58 | -1.58 | -0.4004241
NH2- Ta | -7.76 | -112.95 | 9.3 | 37.584 | 132.45 | -1.48 | 0.0008 | 1.9475 | -4.79765835 | 26 | 12 | 196.95 | 164.95 | 8.94 | -5.94 | 49.62 | -33.84 | 45.15 | -14.05 | 1.9 | -1.26 | -0.3827868
NO2- Sc | -1.76 | -6.96 | 6.96 | 66.11 | 64.966 | -2.76 | 0.0009 | 2.1374 | -4.31747176 | 20 | -14 | 90.96 | -1.04 | 11.28 | -8.56 | 21.094 | -7.974 | 112.634 | -87.034 | 3.18 | -2.8 | -0.45035236
NO2- Ti | -2.76 | -9.87 | 6.78 | 65.84 | 64.186 | -2.65 | 1 | 1.9418 | -4.5155118 | 21 | -13 | 93.87 | 1.87 | 11.46 | -8.38 | 21.364 | -7.704 | 113.414 | -86.254 | 3.07 | -2.91 | -0.1944471
NO2- Mn | -5.76 | -16.94 | 6.77 | 65.24 | 62.126 | -2.57 | -0.0003 | 1.7706 | -4.32484026 | 24 | -10 | 100.94 | 8.94 | 11.47 | -8.37 | 21.964 | -7.104 | 115.474 | -84.194 | 2.99 | -2.99 | -0.2143252
NO2- Fe | -6.76 | -17.85 | 6.49 | 64.77 | 61.576 | -2.73 | 1 | 1.7943 | -3.71546774 | 25 | -9 | 101.85 | 9.85 | 11.75 | -8.09 | 22.434 | -6.634 | 116.024 | -83.644 | 3.15 | -2.83 | -0.2491931
NO2- Zn | -10.76 | -27.38 | 6.67 | 63.28 | 59.806 | -2.57 | 0.9968 | 1.9871 | -3.34195642 | 29 | -5 | 111.38 | 19.38 | 11.57 | -8.27 | 23.924 | -5.144 | 117.794 | -81.874 | 2.99 | -2.99 | -0.5109024
NO2-Y | -1.76 | -50.91 | 7.1 | 66.45 | 65.536 | -2.88 | 0.0033 | 2.3143 | -4.41552019 | 20 | -14 | 134.91 | 42.91 | 11.14 | -8.7 | 20.754 | -8.314 | 112.064 | -87.604 | 3.3 | -2.68 | -0.6889651
NO2- Zr | -2.76 | -53.22 | 6.99 | 66.04 | 64.606 | -3 | 0.9728 | 2.0775 | -4.71457944 | 21 | -13 | 137.22 | 45.22 | 11.25 | -8.59 | 21.164 | -7.904 | 112.994 | -86.674 | 3.42 | -2.56 | -0.2538573
NO2- Mo | -4.76 | -57.95 | 6.16 | 65.58 | 61.596 | -3.32 | 1 | 1.9183 | -4.87428464 | 23 | -11 | 141.95 | 49.95 | 12.08 | -7.76 | 21.624 | -7.444 | 116.004 | -83.664 | 3.74 | -2.24 | -1.31561569
NO2- Ag | -9.76 | -69.87 | 6.39 | 65.09 | 56.316 | -3.87 | 0.0009 | 2.2183 | -2.05658925 | 28 | -6 | 153.87 | 61.87 | 11.85 | -7.99 | 22.114 | -6.954 | 121.284 | -78.384 | 4.29 | -1.69 | -1.416074
NO2- Cd | -10.76 | -74.41 | 6.63 | 63.68 | 60.856 | -2.57 | 0.5003 | 2.2512 | -2.86978807 | 29 | -5 | 158.41 | 66.41 | 11.61 | -8.23 | 23.524 | -5.544 | 116.744 | -82.924 | 2.99 | -2.99 | -0.6892004
NO2- Hf | -16.76 | -140.49 | 7.02 | 65.84 | 62.846 | -2.57 | 0.9905 | 2.0485 | -5.18335949 | 35 | 1 | 224.49 | 132.49 | 11.22 | -8.62 | 21.364 | -7.704 | 114.754 | -84.914 | 2.99 | -2.99 | -0.3136677
NO2- Os | -20.76 | -152.23 | 6.12 | 63.96 | 61.186 | -3.67 | 0.9759 | 1.9524 | -3.54877641 | 39 | 5 | 236.23 | 144.23 | 12.12 | -7.72 | 23.244 | -5.824 | 116.414 | -83.254 | 4.09 | -1.89 | -0.4098987
NO2- Ir | -21.76 | -154.22 | 6.12 | 63.55 | 61.186 | -4.14 | -0.0012 | 2.0258 | -3.27473316 | 40 | 6 | 238.22 | 146.22 | 12.12 | -7.72 | 23.654 | -5.414 | 116.414 | -83.254 | 4.56 | -1.42 | -0.5679913